## Sheet2
序号 | 名称 | 说明
1 | 新型动脉穿刺针 | 1.适用范围；产品适用于监测动脉压时的动脉穿刺、血液样本的采集以及外周静脉输液； 2.一体式防逆流安全装置；带防回血阀门，防止动静脉穿刺过程中血液从导管座流出，避免血源性污染。 3.密闭安全功能；钢针带回缩功能，当安全装置被触发时，穿刺针快速收入收纳装置。降低针体对医务工作者造成的意外伤害的风险，保护被污染的针造成的血液暴露。 4.双回血机制功能；钢针带侧孔，前后两端回血设计，方便临床观察回血，提高穿刺成功率。 5.导管材质：导管由硫酸钡聚氨酯制成，不含乳胶和DEHP。 6.V型针尖设计：锋利的针尖背刃，易于穿刺，病人感觉舒适。 7.规格型号齐全：16G/18G/20G/22G/24G,满足不同手术的需要。
2 | 吻合器和钉仓 | 腔镜关节头直线型切割吻合器和钉仓 用于减重手术，胃肠肿瘤手术，用于腔镜及开放手术中切割缝合组织和血管。 1.具有双重加压系统，击发前给予组织预压榨，做好成钉准备，三点间隙系统可以保证远近成钉一致，确保成钉质量。钛合金缝钉，(钛合金的抗张强度是纯钛的四倍)，不易变形，保证吻合效果。 2.4步击发的机械回刀系统，6排缝钉，安全吻合，搭配灰白蓝金绿色钉仓，提供多种选择钉仓的钉腿应具有不同高度的腿高，以适应切割不同的组织，钉腿较短的钉仓用于切割血管，中等长度钉腿适用于切割胃、结直肠等组织，以及消化道重建等步骤。 3.拥有自适应关节头，刀片方向也可手动转换实现器械单手操作，医生可更关注于手术。 弯型和直型腔内吻合器 用于普外科胃肠道重建手术如消化道重建，端端吻合，端侧吻合及侧侧吻合。可用于全胃切除，结直肠手术，直肠手术中。 1.管腔尺寸包含但不限于12.4mm,16.4mm,20.4mm,24.4mm 2.组织止退环，减少在消化道重建时吻合时吻合口张力以及褶皱产生的可能性，促进更精准的成钉 3.在组织吻合过程中，切割垫圈能够提供听觉和触觉反馈，可以在术中清楚的提醒医生击发，提供了更好的舒适性和操控性，提供了更稳定的击发效果 弧形切割吻合器和钉仓 用于横切术，切除术及吻合口的建立，可用于开放或微创普外科手术。 1.可直接用于处理盆底组织，切割缝合同步完成，省去了上肠钳及刀片切割两步骤。 2.弧形头可进入盆腔更低位，在30mm空间内达到40mm的切割线，提供更佳的手术视野。 3.手自动一体的组织定位针，防止组织外溢，保证钳口正确吻合。
3 | 运动医学相关手术耗材 | 1.刨削刀头 采用环氧乙烷灭菌，产品金属部分由符合ASTM F899-12中的S46500和S30400不锈钢材料制成,与接触人体。非金属部分主要由符合YY/T0806-2010中聚碳酸酯材质制成，不与人体直接接触，产品不锈钢部分硬度不低于350HV0.适用于用于切除人体软组织和骨组织。 2.一次性射频等离子体手术电极 临床用途：与等离子主机配合使用，用于关节镜中人体组织的消融、凝固止血。能实现双极或多级切割、低温消融、切割、止血、凝固在一个刀头实现。刀头形状：盘状90°工作长度：135mm刀头外径：4.0mm。用途：多孔片状电极，90°直角刀头，多个吸引孔进行高效消融和吸引，用于肩、膝关节中大面积软组织消融。材质：与人体接触部位的材质医用304不锈钢、特氟龙。 3.固定带袢钛板 该产品由钛板、线圈、翻袢线和牵拉线组成。其中，钛板由符合GB/T 13810 -2007标准规定的TC4 ELI钛合金材料制成，线圈和牵拉线由多股白色超高分子量聚乙烯纤维编织制成，翻袢线由多股绿色聚酯纤维编织制成。线圈、翻袢线和牵拉线表面均带有硅涂层。采用环氧乙烷辐照灭菌，灭菌有效期为5年。 适用于十字交叉韧带重建手术中，将软组织固定到骨骼。 4.不可吸收带线锚钉 不可吸收带线锚钉由植入物和插入器组成。植入物包括钛合金螺钉和不可吸收缝线(缝线有不带缝合针和带缝合针两种)。插入器主要由插入杆和插入器手柄组成。钛合金螺钉由符合GB/T13810的TC4ELI材料制成，表面无着色。不可吸收缝线由聚酯线和/或聚乙烯线组成。其中聚酯线由聚对苯二甲酸乙二醇酯(英文简称PET)纱线编织而成，颜色为绿色;聚乙烯线由超高分子量聚乙烯(英文简称UHMWPE)纱线编织而成，或混合编织一股(或两股)PET纱线而成，颜色为白色、白蓝色、白绿色。缝线表面均带有硅橡胶涂层。缝合针由符合YY/T0294.1的12Cr18Ni9材料制成。与人体接触部分的插入杆材料或由符合YY/T0294.1中05Cr17Ni4Cu4Nb不锈钢制成，或由符合YY/T0294.1中M号不锈钢制成，或由符合YY/T0294.1中M号不锈钢材料和符合ASTMF899的XM-16不锈钢焊接制成。产品为无菌包装，采用环氧乙烷灭菌，仅供一次性使用，灭菌有效期为5年。适用于骨与软组织的连接固定。 5.可调节带袢钛板 可调节带袢钛板由锁扣和钛板组成，产品可以预装一条符YY/T1431的2#超高分子量聚乙烯(白色，英文简称UHMWPE)牵拉线和一条符合Y0167标准的5肼聚对苯二甲酸乙二静酯(绿色，简称聚酯，英文简称PET)翻袢线。另有单独的钛板和锁扣可以单独使用。牵拉线由多股白色UMWPE纤维编织而成。翻袢线由多股绿色PET纤维编制而成。锁扣是由多股符合YY/T1431标准白色和符合ASTM F2848-17标准的蓝色UMWPE纤维混合编织而成。钛板由符合GB/T13810标准的TC4ELI制成。锁扣和牵拉线、翻袢线表面均带有硅橡胶(硅氧烷弹性体混合物)涂层。产品无菌包装，经环氧乙烷灭菌，有效期为5年。适用于十字交叉韧带重建手术中，将软组织固定到骨骼。 6.半月板缝合系统 产品由植入物和辅助工具组成。植入物包括固定块和缝线辅助工具包括插入器和深度限定器。固定块由符合YY/T0660-2008标准规定的0PTIMA LTI聚醚醚酮制成;缝线分别由符合YY/T 1431-2016和ASTM F2848-17标准规定的未染色和蓝色超高分子量聚乙烯纱线编制而成;插入器由符合YY/T0294-2016标准规定的M号不锈钢制成;深度限定器由Pebax6333聚酰胺制成,灭菌包装。采用环氧乙烷灭菌,有效期5年。该产品适用于内窥镜下进行半月板缝合手术。 7.聚醚醚酮缝合锚钉 该产品由锚钉、缝线、穿剌针、外套管和驱动杆组成。锚钉采用符合YY/T 0660标准规定的聚醚醚酮材料制成，缝线由超高分子量聚乙烯材料或超高分子量聚乙烯/聚酯材料制成，缝线有白色、蓝色和蓝白色，白绿色，部分缝线辅助手术用。外套管、驱动杆由符合ASTM F899或YY/T 0294的不锈钢制成。环氧乙烷灭菌，有效期5年。 适用于肩、髋、膝、踝、手指、腕、肘部骨与软组织的连接固定。 8.聚醚醚酮界面螺钉 界面螺钉由符合YY/T 0660-2008标 准规定的聚醚醚酮(PEEK)材料制成。灭菌包装。环氧乙烷灭菌，无菌有效期5年。适用于在膝关节、肩关节、足/踝、肘和手/腕手术中,将韧带、肌腱固定到骨。 9.非吸收性外科缝线 产品由聚酯线和/或聚乙烯线组成。聚酯线由聚对苯.二甲酸乙二醇酯(PET)纤维编织而成，颜色为绿色;聚乙烯线由超高分子量聚乙烯(UHMWPE) 纤维编织而成，或混编-股PET纤维而成，颜色为白色、蓝色、白蓝色、白绿色。缝线表面均带有硅涂层。缝线可带针或不带针。产品用于人体组织的缝合或结扎。 10人工韧带及附件 该产品由人工韧带,螺钉和U型钉组成。人工韧带由聚对苯二甲酸乙二醇酯制成;螺钉由符合ISO 5832-3标准规定的Ti6Al4V钛合金材料制成; U型钉由符合ISO 5832-4标准规定的铸造钴铬钼合金材料制成。钛合金材料产品表面无着色。灭菌包装。 适用于补偿自然韧带的损伤或加强自然韧带。 11.可吸收接骨螺钉 是否灭菌：是;产品灭菌保质期（月）：36月;适用部位：适用于手、足踝、上肢干骺端、胫腓骨远端的骨折内固定；螺钉材质：聚乳酸（90%）和羟基磷灰石（10%）的共混物制成；螺钉类型：由全螺纹骨钉、拉力螺钉、无螺纹固定钉组成；是否自 攻:否 12.可吸收接骨板 是否灭菌：是;产品灭菌保质期（月）：36月;适用部位：适用于手、足踝、上肢干骺端、胫腓骨远端的骨折内固定；螺钉材质：聚乳酸（90%）和羟基磷灰石（10%）的共混物制成；骨板类型：大、中、小三种型号 皆为“一”字型骨板，分为四孔和六孔板；是否自攻:否
4 | 超声高频外科集成系统超声刀头 | 1.超声刀刀头为枪式设计，人体工程学设计； 2.刀头输出频率≥ 55500Hz； 3.有23cm, 36cm, 45cm, 3种型号用于开放及腔镜微创手术； 4.刀头有不同的工作面:夹持面，凹面，凸面，钝鼻头，背切面，满足手术中不同组织的凝固与切割的需要； 5.切割和凝血效果优秀，MAX和MIN档输出1-5档功率，高级止血键满足大血管闭合需求，满足手术中不同部位的切割止血需求； 6.刀头和刀面可在握把静止的状态下实现同步360度旋转，用于满足腔镜手术的需要； 7.FDA认证，高级止血键可凝闭7mm血管，有更可靠的止血效果； 8.单独输出超声能量进行切割止血； 9.能连接超声高频外科集成手术设备使用，目前我院有相关主机。
5 | 后装机专用窥阴器 | 1.前部开合舌宽不小于3.2cm 2.材质: 0Cr18Ni10Ti 3.整体冲压成型 4.材质厚度: 2mm 5.两种开合方式及锁定方式 6.两片可拆卸 7.同后装机-起注册，并通过至少3种生物相容性实验
6 | 可调弯输送鞘 | 1.内径8-9F 2.有效长度65-90cm 3.可调弯度-180 度至+180度 4.有侧孔可监测压力和输入液体